## Аркуш1
ID | Название | Краткое описание | Часть полного описания | Ссылка
1 | SILTEK Т-80 | Клей для плитки | для приклеювання керамічних плиток із водопоглинанням більше 3% на горизонтальні та вертикальні поверхні (бетон, цегляне мурування, цементно-піщані, цементно-вапняні та гіпсові штукатурки, стяжки), що не деформуються, всередині будівель. Дозволяється облицювання горизонтальних поверхонь плитками «грес», розміром не більше ніж 30х30 см. Для кріплення плиток зовні будівель слід застосовувати суху суміш Siltek Т-80 з використанням композиції Siltek Arm-mix Е-120 замість води. | https://siltek.ua/catalog/kleyovi-sumishi/siltek-t-80/
2 | SILTEK Т-801 | Клей для плитки та каменю універсальний | для приклеювання всіх типів облицювальних плиток (крім мармурових) із водопоглинанням від 0 до 20 % на горизонтальні та вертикальні поверхні (бетон, цегляне мурування, цементно-піщані, цементно-вапняні та гіпсові штукатурки, стяжки), всередині та зовні будівель. Ефективний при облицюванні балконів, терас, цокольної частини будівель та при влаштуванні системи «тепла підлога». Рекомендується застосовувати суху суміш Siltek Т-801 при локальному ремонті поверхні, а також для облицювання басейнів з викристанням композиції Siltek Arm-mix Е-120 замість води. | https://siltek.ua/catalog/kleyovi-sumishi/siltek-t-801/
3 | SILTEK Т-81 | Клей для плитки високоеластичний | для приклеювання всіх типів природних (крім мармуру) та штучних (керамічних, мозаїчних, бетонних, скляних і т. п.) облицювальних виробів, на усі види мінеральних поверхонь всередині та зовні будівель. Рекомендується для облицювання поверхонь, що деформуються, з підвищеною щільністю та інших складних мінеральних поверхонь (азбошифер, бетон, гіпсокартон тощо). Ефективний для тонкошарового мурування склоблоками, а також при облицюванні балконів, басейнів (глибиною до 5 м), терас, цокольної частини будівель, влаштуванні систем «плитка на плитку» та «тепла підлога». Може застосовуватися для облицювання барбекю, мангалів, камінів та печей, як всередині так і зовні будівель. | https://siltek.ua/catalog/kleyovi-sumishi/siltek-t-81/
4 | SILTEK Т-82 | Клей для мармуру | для облицювання усіх видів недеформівних мінеральних горизонтальних та вертикальних поверхонь плитами з мармуру та природного каменю світлих порід, усередині та зовні будівель. Ефективний для приклеювання мозаїчних плиток, в тому числі скляних та при опорядженні фундаментів, терас і влаштуванні систем «тепла підлога». Рекомендується застосовувати суху суміш Siltek Т-82 для облицювання басейнів з використанням композиції Siltek Arm-mix Е-120 замість води. | https://siltek.ua/catalog/kleyovi-sumishi/siltek-t-82/
5 | SILTEK Т-83 | Клей для облицювання підлоги | для приклеювання керамічних, керамогранітних, клінкерних та інших облицювальних виробів з водопоглинанням від 0 до 20 %, а також природного каменю (крім мармуру) на бетонні і цементно-піщані горизонтальні поверхні, що не деформуються, всередині та зовні промислових і цивільних будівель. Ефективний при влаштуванні систем«тепла підлога» та облицюванні плитами великих розмірів. Рекомендується застосовувати при локальному ремонті горизонтальних поверхонь. | https://siltek.ua/catalog/kleyovi-sumishi/siltek-t-83/
6 | SILTEK Т-84 | Клей для облицювання камінів та печей | для облицювання поверхонь печей, камінів, димоходів всередині приміщень клінкерними, теракотовими та майоліковими плитками, а також інших поверхонь всіма типами природних та штучних облицювальних виробів крім мармурових (світлих порід). Рекомендується застосовувати в температурному інтервалі від 0 °С до +150 °С. Дозволяється застосовувати для облицювання в системі водяного підігріву підлог. Ефективний для вирівнювання поверхонь камінів та печей шаром до 10 мм перед подальшим опорядженням. | https://siltek.ua/catalog/kleyovi-sumishi/siltek-t-84/
7 | SILTEK Т-88 | Клей для гіпсокартону | для приклеювання гіпсокартонних та гіпсоволокнистих листів на цегляні, бетонні, піно- та газобетонні, оштукатурені тощо, поверхні стін із нерівністю від 5 до 30 мм, всередині будівель. Рекомендується застосовувати для зведення перегородок з гіпсових блоків та монтажу гіпсових плит. Ефективний для приклеювання декоративних гіпсових виробів (плитки, багети, розетки тощо). | https://siltek.ua/catalog/kleyovi-sumishi/siltek-t-88/
8 | SILTEK Т-90 | Клей монтажний для маяків | для фіксації штукатурних маяків та інших допоміжних направляючих елементів, у тому числі захисних кутиків, перед нанесенням розчинових сумішей на основі цементного та гіпсового в’яжучого (штукатурок, шпаклівок стяжок) на всі види мінеральних поверхонь. | https://siltek.ua/catalog/kleyovi-sumishi/siltek-t-90/
9 | SILTEK Т-99 | Клей для плитки «Легкий» | для зручного приклеювання будь-яких типів облицювальних виробів (керамічних, керамогранітних, мозаїчних, бетонних, скляних, мармурових і т. п.) з водопоглинанням від 0 до 20 % на бетонні, цегляні, цементно-піщані, цементно-вапняні, горизонтальні та вертикальні поверхні, а також всередині та зовні будівель. Рекомендується застосовувати для кріплення важких облицювальних плит. Ефективний при влаштуванні систем «тепла підлога». | https://siltek.ua/catalog/kleyovi-sumishi/siltek-t-99/
10 | SILTEK Т-95 | Клей для плитки швидкотвердіючий | для облицювання усіх видів мінеральних горизонтальних та вертикальних поверхонь, що не деформуються, в тому числі з підвищеною міцністю, всередині та зовні будівель, керамічними та іншими облицювальними плитками (крім мармурових). Ефективний для скорочення термінів облицювальних робіт при будівництві та реконструкції. Рекомендується застосовувати суху суміш Siltek Т-95 при локальному терміновому ремонті облицювання. | https://siltek.ua/catalog/kleyovi-sumishi/siltek-t-95/
11 | SILTEK Т-803 | Клей для плитки грес | для приклеювання керамічних, керамогранітних облицювальних плиток та плиток з штучного каменю на горизонтальні та вертикальні поверхні (бетон, цегляне мурування, цементно-піщані, цементно-вапняні та гіпсові штукатурки, стяжки), всередині та зовні будівель. Дозволяється облицювання горизонтальних та вертикальних поверхонь плитками «грес» розміром не більше, ніж 40х40 см. Рекомендується застосовувати суху суміш Siltek T-803 при локальному ремонті поверхні з використанням композиції Siltek Arm-mix E-120 замість води. | https://siltek.ua/catalog/kleyovi-sumishi/siltek-t-803/
12 | SILTEK FUGA | Суміш для заповнення швів | для заповнення швів між облицювальними виробами (керамічними, керамогранітними, скляними, з натурального каменю) всередині та зовні будівель. Рекомендується для застосування на поверхнях що піддаються деформаціям (система «тепла підлога», басейни, балкони, терасси тощо). | https://siltek.ua/catalog/kleyovi-sumishi/siltek-fuga/
13 | SILTEK F-20 | Стяжка для підлоги товщиною від 10 до 100 мм | для влаштування стяжок підлог всередині та зовні будівель, перед нанесенням самовирівнювальних сумішей і укладання плитки. Рекомендується для ремонту існуючих стяжок та заповнення міжпанельних швів, а також для влаштування систем «тепла підлога». | https://siltek.ua/catalog/pidlogi-ta-styazhki/siltek-f-20/
14 | SILTEK F-22 | Стяжка легковирівнювальна товщиною від 5 до 50 мм | для влаштування стяжок підлог, в тому числі на поверхнях, що деформуються, з перепадом по висоті від 5 до 40 мм, перед укладанням плитки, паркету, лінолеуму та інших покриттів, всередині та зовні будівель. Ефективна для влаштування над шаром паро-, гідро-, термо- і звукоізоляції. Дозволяється застосовувати для ремонту існуючих стяжок та заповнення міжпанельних швів. Рекомендована для влаштування систем водяного та електричного підігріву підлоги. | https://siltek.ua/catalog/pidlogi-ta-styazhki/siltek-f-22/
15 | SILTEK F-35 | Стяжка високоміцна товщиною від 5 до 50 мм | для створення тонкошарових високоміцних стяжок підлог, в тому числі на поверхнях, що деформуються, усередині та зовні будівель, перед нанесенням самовирівнювальних сумішей, укладанням всіх видів природних та штучних облицювальних плит. Ефективна для ремонту існуючих стяжок та бетону, заповнення міжпанельних швів, заливки обігріваючих елементів, влаштування підлог під нахилом. Для підвищення стійкості до стирання рекомендується покриття поверхні підлоги спеціальними фарбами або зміцнюючою композицією Siltek Force ER-2. Дозволяється пересування по підлозі легких навантажувачів та автотранспорту на гумовому ходу. | https://siltek.ua/catalog/pidlogi-ta-styazhki/siltek-f-35/
16 | SILTEK FM-50 | Підлога самовирівнювальна з підвищеною міцністю товщиною від 2 мм | для влаштування рівної та міцної підлоги, перед укладанням плитки, паркету, лінолеуму та інших покриттів у сухих житлових приміщеннях (спальні, вітальні, дитячі кімнати, коридори, фойє), а також приміщеннях з низьким рівнем зволоження (санвузли, кухні тощо). Рекомендується використовувати в місцях з підвищенним навантаженням (торгівельні центри, сходові марші, гаражі, заводські та складські приміщення і т.ін.). Стійка до температурних перепадів в інтервалі від +5 °С до +70 °С, найкраще підходить для влаштування систем «тепла підлога». | https://siltek.ua/catalog/pidlogi-ta-styazhki/siltek-fm-50/
17 | SILTEK F-50 | Cамовирівнювальна підлога товщиною від 2 до 40 мм | для влаштування рівної та міцної підлоги, перед укладанням плитки, паркету, лінолеуму та інших покриттів, усередині приміщень з низьким рівнем зволоження. Стійка до температурних перепадів в інтервалі від +5°С до +70°С, найкраще підходить для влаштування систем «тепла підлога». | https://siltek.ua/catalog/pidlogi-ta-styazhki/siltek-f-50/
18 | SILTEK F-05 | Самовирівнювальна суміш для підлоги | для влаштування рівної та міцної підлоги, перед укладанням плитки, паркету, лінолеуму та інших покриттів у сухих житлових та цивільних приміщеннях (спальні, вітальні, дитячі кімнати, кухні, а також коридори, фойє та інші місця загального користування). Суміш придатна для нанесення ручним та механізованим способом. | https://siltek.ua/catalog/pidlogi-ta-styazhki/siltek-f-05/
19 | SILTEK Т-87 | Суміш для систем теплоізоляції | Для приклеювання всіх типів мінеральватних та пінополістирольних теплоізоляційних плит (скло та кам’яної вати, гранульованого і екструдованого пінополістиролу тощо) і влаштування на їх поверхні гідрозахисного армуючого шару, перед оздобленням декоративними матеріалами. Дозволяється приклеювання декоративних елементів з пінополістиролу всередині та зовні будівель. | https://siltek.ua/catalog/sumishi-dlya-sistem-teploizolyatsii/siltek-t-87/
20 | SILTEK Т-85 | Клей для систем теплоізоляції | для приклеювання всіх типів мінераловатних та пінополістирольних теплоізоляційних плит (скло та кам’яної вати, гранульованого і екструдованого пінополістиролу, тощо), до будь-яких мінеральних поверхонь всередині та зовні будівель. Суміш Siltek Т-85 з використанням композиції Siltek Arm-mix Е-120 замість води ефективна для приклеювання декоративних елементів з пінополістиролу. | https://siltek.ua/catalog/sumishi-dlya-sistem-teploizolyatsii/siltek-t-85/
21 | SILTEK Т-75 | Клей для теплоізоляції | для приклеювання всіх типів мінераловатних та пінополістирольних теплоізоляційних плит (скло та кам’яної вати, гранульованого і екструдованого пінополістиролу, тощо), до будь-яких мінеральних поверхонь, всередині та зовні будівель. | https://siltek.ua/catalog/sumishi-dlya-sistem-teploizolyatsii/siltek-t-75/
22 | SILTEK T-77 | Суміш «Універсал» для теплоізоляції | для приклеювання всіх типів мінераловатних та пінополістирольних теплоізоляційних плит (скло та кам’яної вати, гранульованого і екструдованого пінополістиролу тощо) і влаштування на їх поверхні гідрозахисного армуючого шару перед оздобленням декоративними матеріалами. | https://siltek.ua/catalog/sumishi-dlya-sistem-teploizolyatsii/siltek-t-77/
23 | SILTEK Армуюча сітка 1.0 х 50 м | Для армування гідрозахисного шару в системі теплоізоляції | для армування гідрозахисного шару в системі теплоізоляції ТМ «Siltek». Ефективна для влаштування армуючого шару при штукатурних та шпаклювальних роботах всередині та зовні будівель. | https://siltek.ua/catalog/sumishi-dlya-sistem-teploizolyatsii/siltek-armuyucha-sitka-1-0-kh-50-m/
24 | SILTEK R-100 | Ремонтна крупнозерниста суміш | для ремонту раковин, сколів, нерівностей та інших локальних дефектів на бетонних та залізобетонних поверхнях з глибиною пошкоджень від 30 до 100 мм. Ефективна для вирівнювання відремонтованих поверхонь, відновлення сходинок, усунення дефектів на підлозі, стінах та стелі. Не використовувати для ремонту легких бетонів. Рекомендується застосовувати для монтажу будівельних конструкцій. | https://siltek.ua/catalog/remontni-sumishi/siltek-r-100/
25 | SILTEK R-30 | Ремонтна середньозерниста суміш | для ремонту раковин, сколів, нерівностей та інших локальних дефектів на бетонних та залізобетонних поверхнях з глибиною пошкоджень від 5 до 30 мм. Ефективна для вирівнювання відремонтованих поверхонь, відновлення сходинок, усунення дефектів на підлозі, стінах та стелі . Не використовувати для ремонту легких бетонів. Рекомендується для монтажу дрібних будівельних елементів. | https://siltek.ua/catalog/remontni-sumishi/siltek-r-30/
26 | SILTEK R-5 | Ремонтна дрібнозерниста суміш | для ремонту тріщин, раковин, каверн, нерівностей та інших локальних дефектів на бетонних та залізобетонних поверхнях з глибиною пошкоджень до 5 мм. Ефективна для вирівнювання та підготовки відремонтованих поверхонь під подальше оздоблення. Не використовувати для ремонту та вирівнювання легких бетонів. | https://siltek.ua/catalog/remontni-sumishi/siltek-r-5/
27 | SILTEK R-2 | Шпаклівка ремонтна |  | https://siltek.ua/catalog/remontni-sumishi/siltek-r-2/
28 | SILTEK R-1 | Контактна суміш | для створення контактного шару на поверхні металевих деталей при ремонті і опорядженні будівельних конструкцій. Рекомендована для захисту металевих поверхонь від корозії. | https://siltek.ua/catalog/remontni-sumishi/siltek-r-1/
29 | SILTEK В-25 | Універсальна суміш «Сухий бетон» | для локального бетонування, ремонту існуючих цементно-піщаних стяжок та заповнення міжпанельних швів, усунення дефектів заливки бетону. Рекомендується для всіх видів загально будівельних робіт: монтажу та штукатурення залізобетонних конструкцій, мурування цеглою та каменем, облицювання плиткою, влаштування міцних підлог, фундаментів, пандусів тощо, всередині та зовні будівель. Дозволяється пересування по поверхні легких навантажувачів та автотранспорту на гумовому ходу. | https://siltek.ua/catalog/remontni-sumishi/siltek-v-25/
30 | SILTEK A-40 | Монтажно-анкерна суміш | для монтажу та закріплення конструктивних елементів обладнання та деталей будівельних конструкцій, вирівнювання бетонних поверхонь та заповнення монтажних отворів товщиною шару від 10 до 50 мм. Для заповнення проміжків товщиною від 50 до 100 мм в суху суміш додати заповнювач фракції 5 - 10 мм в співвідношенні 2:1. Можливе механізоване нанесення. | https://siltek.ua/catalog/remontni-sumishi/siltek-a-40/
31 | SILTEK М-1-300/400 | Монтажна суміш (ЦПС-300/400) | для монтажу залізобетонних виробів (колон, плит, перекриття, вентиляційних камер, фундаментних блоків), заповнення монтажних швів, тощо. Дозволяється використовувати суміш Siltek M-1-300/400 з поміткою «Зима» при середньодобовій температурі не нижче -5 °С. | https://siltek.ua/catalog/remontni-sumishi/siltek-m-1-300-400/
32 | SILTEK RF-10 | Швидкотвердіюча ремонтна суміш | для швидкого ремонту локальних дефектів глибиною від 1 до 10 мм (тріщин, раковин, каверн, нерівностей) бетонних або цементно-піщаних поверхонь, перед подальшим опорядженням. Дозволяється локальне вирівнювання шаром до 100 мм при додаванні фракціонованих заповнювачів. Технологічне пресування та подальша обробка, можливі через годину після нанесення. Можливе івикористання в якості фінішного покриття. Ефективна для ремонту систем «тепла підлога». Не використовувати для ремонту та вирівнювання конструкцій з легкого бетону. | https://siltek.ua/catalog/remontni-sumishi/siltek-rf-10/
33 | SILTEK М-5 | Кольорова мурувальна суміш | для мурування зовнішніх та внутрішніх стін із фасадного каменю, колотих блоків, клінкерної цегли та інших декоративних мурувальних матеріалів із водопоглинанням до 8 % | https://siltek.ua/catalog/muruvalni-sumishi/siltek-m-5/
34 | SILTEK М-5z | Кольорова суміш для заповнення швів | для влаштування кольорових швів при муруванні архітектурних елементів огороджувальних конструкцій (цоколів, арок, балюстрад, карнизів і т. і.). | https://siltek.ua/catalog/muruvalni-sumishi/siltek-m-5z/
35 | SILTEK М-4 | Мурувальна суміш теплоізоляційна | для мурування стін та перегородок теплозберігаючими блоками (керамічними, газобетонними, керамзитобетонними та ін.), всередині та зовні будівель. Суміш Siltek М-4 ефективна для заповнення стиків та швів між блоками і всіма видами мінеральних (окрім гіпсових) поверхонь. Дозволяється використовувати суміш Siltek М-4 з маркуванням на мішку «Зима» при температурі повітря не нижче -5 °С. | https://siltek.ua/catalog/muruvalni-sumishi/siltek-m-4/
36 | SILTEK М-3 | Мурувальна суміш для блоків з легкого бетону | для мурування зовнішніх та внутрішніх стін і перегородок блоками з водопоглинанням не більше 10 % (керамзито-, полістиролбетонними, силікатними, шлакоблоками тощо). Суміш Siltek М-3 ефективна для тонкошарового заповнення швів і стиків між блоками. Дозволяється використовувати суміш Siltek М-3 з маркуванням на мішку «Зима» при температурі повітря не нижче -5°С. | https://siltek.ua/catalog/muruvalni-sumishi/siltek-m-3/
37 | SILTEK М-2 | Мурувальна суміш для пористих блоків | для мурування зовнішніх та внутрішніх стін і перегородок пористими блоками (газо-, пінобетон, ракушняк тощо). Суміш Siltek М-2 ефективна для тонкошарового локального вирівнювання поверхні, заповнення швів і стиків між блоками та всіма видами мінеральних (окрім гіпсових) поверхонь. Дозволяється використовувати суміш Siltek М-2 з маркуванням на мішку «Зима» при температурі повітря не нижче -5°С. | https://siltek.ua/catalog/muruvalni-sumishi/siltek-m-2/
38 | SILTEK М-1 | Мурувальна суміш | для мурування стін та перегородок з керамічної та силікатної цегли, всередині та зовні будівель. Суміш Siltek M-1-100 ефективна для мурування клінкерною цеглою, укладання бутового каменю, а також для мурування стін підвалів та фундаментів. | https://siltek.ua/catalog/muruvalni-sumishi/siltek-m-1/
39 | SILTEK GRUNT | Ґрунтівка універсальна | для підготовки поверхні перед нанесенням штукатурок, шпаклівок, облицюванням плиткою, приклеюванням шпалер, декоративним оздобленням, пофарбуванням і т. п. Рекомендується для вирівнювання водопоглинання та підвищення міцності зчеплення опоряджувальних матеріалів з мінеральними поверхнями. | https://siltek.ua/catalog/gruntivki-ta-kompozitsii/siltek-grunt/
40 | SILTEK Universal Е-100 | Ґрунтівка універсальна | для підготовки зовнішніх та внутрішніх поверхонь перед виконанням опоряджувальних робіт (вирівнюванням поверхонь шпаклівкою, облицюванням плиткою, влаштуванням підлог, наклеюванням шпалер, декоративним оздобленням, пофарбуванням латексними, силіконовими, силіконмодифікованими водно-дисперсійними фарбами. Не містить органічних розчинників, без запаху. | https://siltek.ua/catalog/gruntivki-ta-kompozitsii/siltek-universal-e-100/
41 | SILTEK Е-200 | Ґрунтівка для газоблоків | для підготовки мінеральних поверхонь з високим водопоглинанням (газобетон, пінобетон, ракушняк тощо), перед опорядженням гіпсовими та цементними штукатурками, шпаклюванням, приклеюванням теплоізоляційних плит, облицюванням плиткою тощо. Ефективна при консервуванні незакінчених фрагментів фасадів з газобетону та інших пористих поверхонь на зимовий період. | https://siltek.ua/catalog/gruntivki-ta-kompozitsii/siltek-e-200/
42 | SILTEK QUARTZGRUNT | Ґрунт-фарба контатктна | контактна ґрунт-фарба для зменшення водопоглинання пористих поверхонь (газо- та пінобетон, силікатна цегла), збільшення площі контакту і адгезії між мінеральними поверхнями та оздоблювальними матеріалами всередині та зовні будівель, полегшення нанесення декоративних штукатурок. Рекомендується застосування перед вирівнюванням поверхні штукатуркою (гіпсовою, цементно-вапняною, цементно-піщаною), при влаштуванні конструкцій фасадної теплоізоляції перед нанесенням декоративних штукатурок. | https://siltek.ua/catalog/gruntivki-ta-kompozitsii/siltek-quartzgrunt/
43 | SILTEK Contact Е-105 | Ґрунтівка контактна | контактна ґрунт-фарба для створення адгезійного шару на щільних поверхнях та зменшення водопоглинання пористих поверхонь. Надає гладким поверхням шорсткості для кращого зчеплення з оздоблювальними матеріалами: декоративні штукатурки, шпаклівки, клеї для важких і щільних облицювальних плит, самовирівнювальні підлоги тощо. | https://siltek.ua/catalog/gruntivki-ta-kompozitsii/siltek-contact-e-105/
44 | SILTEK Beton Contact E-106 | Ґрунтівка адгезійна | для створення адгезійного шару на гладких, щільних невбираючих вологу поверхнях перед нанесенням штукатурок (гіпсових, гіпсо-цементних, цементно-вапняних), приклеюванням плитки, улаштуванняс стяжки, самовирівнювальних підлог. Застосовується для зменшення водопоглинання пористих поверхонь (газо-, пінобетон). Ефективна при влаштуванні систем «плитка на плитку». | https://siltek.ua/catalog/gruntivki-ta-kompozitsii/siltek-beton-contact-e-106/
45 | SILTEK Profi Е-110 | Ґрунтівка глибокопроникаюча | глибокопроникаюча ґрунтівка на основі акрилу для зміцнення верхнього шару всіх видів неміцних, дрібнопористих, поглинаючих мінеральних поверхонь (цегляне мурування, штукатурка, стяжка і т.ін.), перед виконанням опоряджувальних робіт (вирівнюванням поверхонь шпаклівкою, облицюванням плиткою, влаштуванням підлог, наклеюванням шпалер, декоративним оздобленням, пофарбуванням тощо). Може використовуватися для укріплення поверхонь, раніше пофарбованих вапняними фарбами. | https://siltek.ua/catalog/gruntivki-ta-kompozitsii/siltek-profi-e-110/
46 | SILTEK Arm-mix Е-120 | Композиція армуюча | для підвищення міцності, еластичності, адгезії, водостійкості та тріщиностійкості розчинів. Додається в сухі будівельні суміші (клейові, штукатурні, мурувальні, стяжки і т.ін.) при влаштуванні, ремонті та опорядженні поверхонь, всередині та зовні будівель. Рекомендується додавати композицію у сухі будівельні суміші для термінового закінчення робіт при зниженні температури. | https://siltek.ua/catalog/gruntivki-ta-kompozitsii/siltek-arm-mix-e-120/
47 | SILTEK Contact Silicon ЕS-10 | Ґрунтівка контактна силіконова | cиліконмодифікована контактна ґрунт-фарба для створення адгезійного шару на щільних поверхнях та зменшення водопоглинання пористих поверхонь. Надає гладким поверхням шорсткості для кращого зчеплення з оздоблювальними матеріалами: декоративні штукатурки, шпаклівки, клеї для важких і щільних облицювальних плит тощо. | https://siltek.ua/catalog/gruntivki-ta-kompozitsii/siltek-contact-silicon-es-10/
48 | SILTEK Hydrostop E-7 | Гідрофобізуюча композиція | гідрофобізуюча композиція для захисту зовнішніх та внутрішніх поверхонь від зволоження | https://siltek.ua/catalog/gruntivki-ta-kompozitsii/siltek-hydrostop-e-7/
49 | SILTEK Biostop Е-112 | Концентрат - БІО | для знезараження та профілактики зараження мінеральних поверхонь різними видами біологічного ураження. Надійно очищує та захищає поверхню від бактерій, плісняви, грибків тощо. Ефективна перед опорядженням штукатурками, шпаклівками, стяжками, влаштуванням гідроізоляції, облицюванням керамічними і природними матеріалами, всередині та зовні будівель. | https://siltek.ua/catalog/gruntivki-ta-kompozitsii/siltek-biostop-e-112/
50 | SILTEK Elastic Е-5 | Ґрунтівка еластична | для підготовки бетонних чи цементно-піщаних підлог перед заливкою самовивівнювальних сумішей, ґрунтування поверхонь з ніздрюватого бетону перед нанесенням штукатурок (гіпсових, гіпсо-цементних, цементно-піщаних), приклеювання плитки. Підходить для основ, що можуть деформуватися в процесі експлуатації. Ефективна у системі «тепла підлога». | https://siltek.ua/catalog/gruntivki-ta-kompozitsii/siltek-elastic-e-5/
51 | SILTEK PМ-19 Pro | Штукатурка гіпсо-цементна | для вирівнювання недеформівних поверхонь стін та стель у сухих приміщеннях, шаром до 80 мм, перед подальшим опорядженням (шпаклюванням, оздобленням декоративною штукатуркою, облицюванням плиткою і т.п). Підтримує комфортний мікроклімат в приміщеннях. Ефективна для опорядження віконних відкосів. Рекомендується застосовувати суху суміш Siltek РМ-19 з використанням композиції Siltek Arm-mix Е-120 замість води для ремонту стін, а також заповнення міжпанельних швів, перед нанесенням основного шару штукатурки. | https://siltek.ua/catalog/shtukaturki/siltek-pm-19/
52 | SILTEK РМ-20 Pro | Штукатурка гіпсова універсальна | для вирівнювання недеформівних мінеральних поверхонь (стін та стель), шаром до 30 мм, всередині сухих житлових та цивільних будівель, перед шпаклюванням. Ефективна для опорядження віконних відкосів. Рекомендується застосовувати суху суміш Siltek РМ-20 Pro з використанням композиції Siltek Arm-mix Е-120 замість води для ремонту існуючих поверхонь і заповнення міжпанельних швів перед нанесенням основного шару штукатурки. | https://siltek.ua/catalog/shtukaturki/siltek-rm-20/
53 | SILTEK РМ-115 | Універсальна полегшена штукатурка | для вирівнювання будь-яких мінеральних поверхонь, шаром від 3 до 50 мм, всередині та зовні будівель, перед подальшим опорядженням (шпаклюванням, улаштуванням теплоізоляції, опорядженням декоративною штукатуркою). Найкраще підходить для опорядження огороджуючих конструкцій з газобетонних та керамічних блоків. Суміш придатна для нанесення ручним або механізованим способом. Рекомендується застосовувати суху суміш Siltek РМ-115 з використанням композиції Siltek Arm-mix Е-120 замість води для ремонту існуючих поверхонь і заповнення міжпанельних швів перед нанесенням основного шару штукатурки. Містить перлітовий наповнювач. Покращує теплотехнічні властивості огороджувальної конструкції. | https://siltek.ua/catalog/shtukaturki/siltek-rm-115/
54 | SILTEK РМ-11 | Штукатурка цементна стартова | для вирівнювання недеформівних поверхонь (стін та стель) на основі цементного в’яжучого, шаром до 30 мм всередині та зовні будівель перед подальшим опорядженням (шпаклюванням, улаштуванням теплоізоляції, оздобленням декоративною штукатуркою, плиткою і т.п). Рекомендується застосовувати суху суміш Siltek РМ-11 з використанням композиції Siltek Arm-mix Е-120 замість води для ремонту існуючих поверхонь і заповнення міжпанельних швів перед нанесенням основного шару штукатурки. | https://siltek.ua/catalog/shtukaturki/siltek-rm-11/
55 | SILTEK Р-11 | Штукатурка цементна стартова | для вирівнювання поверхонь стін та стель шаром до 30 мм, всередині та зовні будівель, перед подальшим опорядженням: шпаклюванням, нанесенням декоративної штукатурки, приклеюванням теплоізоляційних плит, плитки і т.п. Рекомендується для опорядження поверхонь бетону, цегляного мурування, цементно-піщаних штукатурок тощо. Найкраще підходить для влаштування штукатурного шару у вологих приміщеннях. Суха суміш Siltek Р-11 з використанням композиції Siltek Arm-mix Е-120 замість води ефективна для ремонту поверхонь і заповнення міжпанельних швів, перед нанесенням основного шару штукатурки. | https://siltek.ua/catalog/shtukaturki/siltek-r-11/
56 | SILTEK PM-10 (grey) | Штукатурка цементно-вапняна | для вирівнювання недеформівних поверхонь стін та стель шаром до 50 мм, всередині сухих приміщень, а також приміщень з помірним рівнем зволоження, перед подальшим опорядженням (шпаклюванням, оздобленням декоративною штукатуркою, облицюванням плиткою і т. п.). Захищає поверхню від утворення грибків та плісняви, підтримує комфортний мікроклімат в приміщеннях. Ефективна для опорядження віконних відкосів. Рекомендується застосовувати суху суміш Siltek РМ-10 з використанням композиції Siltek Arm-mix Е-120 замість води для ремонту стін, а також заповнення міжпанельних швів, перед нанесенням основного шару штукатурки. | https://siltek.ua/catalog/shtukaturki/siltek-pm-10-white-grey/
57 | SILTEK ACRYL FINISH | Фінішна акрилова шпаклівка | для фінішного вирівнювання стін та стель всередині сухих приміщень, перед фарбуванням водно-дисперсійними фарбами, декоративним оздобленням, наклеюванням шпалер. Наноситься на штукатурки на основі гіпсових та цементних в’яжучих, гіпсокартон, ДВП, ДСП. | https://siltek.ua/catalog/shpaklivki/siltek-acryl-finish/
58 | SILTEK S-11 | Шпаклівка цементна стартова | для ремонту та тонкошарового вирівнювання поверхонь, що не деформуються (стін та стель), перед нанесенням фінішних шпаклівок, всередині та зовні будівель. Рекомендується для вирівнювання поверхонь шаром від 2 до 20 мм, за одне нанесення. Ефективна для заповнення міжблочних швів та при ремонті дефектів вертикальних бетонних поверхонь, цегляного мурування тощо, глибиною до 20 мм. Може експлуатуватись як фінішне покриття з дрібнозернистою фактурою всередині приміщень. | https://siltek.ua/catalog/shpaklivki/siltek-s-11/
59 | SILTEK S-12 | Шпаклівка цементна фінішна | для тонкошарового опорядження фасадів, а також поверхонь які в процесі експлуатації піддаються систематичному зволоженню, перед фарбуванням. Рекомендується для фінішного вирівнювання стін та стель, всередині будівель перед нанесенням водно-дисперсійних фарб, приклеюванням шпалер тощо. Товщина шару за одне нанесення від 0,1 до 2 мм. | https://siltek.ua/catalog/shpaklivki/siltek-s-12/
60 | SILTEK S-20 | Шпаклівка гіпсова фінішна | для вирівнювання та фінішної обробки усіх видів недеформівних мінеральних поверхонь (стін і стель), перед фарбуванням або обклейкою шпалерами, в сухих приміщеннях. Товщина шару за одне нанесення від 0,1 до 3 мм. Допускається застосовувати суху суміш Siltek S-20 для ремонту локальних пошкоджень глибиною до 5 мм, заповнення швів між гіпсокартонними плитами та фінішного шпаклювання гіпсокартону з використанням композиції Siltek Е-120 замість води. | https://siltek.ua/catalog/shpaklivki/siltek-s-20/
61 | SILTEK PROOFLEX | Високоеластична гідроізоляція | для гідроізоляції поверхонь (басейнів, балконів, терас, душових і ванних кімнат тощо), в тому числі поверхонь, що деформуються, від періодичного та постійного зволоження всередині та зовні будівель та споруд. Наноситься зі сторони дії води, має надійне зчеплення до будь-яких поверхонь: бетон, гіпс, гіпсокартон, пінополістирол, цементно-піщана штукатурка, метал, плити OSB тощо. Ефективна для влаштування додаткової гідроізоляції цокольної частини будівель, виступаючих архітектурних елементів фасаду в системі теплоізоляції, може використовуватися як фінішне покриття. Рекомендується для влаштування гідроізоляційного шару в системі «тепла підлога». | https://siltek.ua/catalog/gidroizolyatsiyni-sumishi/siltek-prooflex/
62 | SILTEK V-37 | Суха суміш "Гідропробка" | суміш для зупинки течі води в будівельних конструкціях. | https://siltek.ua/catalog/gidroizolyatsiyni-sumishi/siltek-v-37/
63 | SILTEK VP-35 | Суміш для влаштування проникаючої гідроізоляції | для гідроізоляції міцних мінеральних поверхонь (бетон, цементно-піщана штукатурка, стяжка тощо), всередині та зовні приміщень, які піддаються постійній чи тимчасовій дії води (підземні паркінги, підвальні приміщення, басейни, балкони і т.п.), при їх будівництві та реконструкції. Активні компоненти суміші вступають в хімічну реакцію з цементним каменем, утворюючи водонерозчині кристали, які заповнюють пори глибоко в структурі бетону, що зупиняє рух води в обох напрямках. Утворення кристалів зупиняється при відсутності води та поновлюється при її появі, відновлюючи процес ущільнення структури матеріалу. Рекомендовано виконати подальше опорядження (облицювання плиткою, штукатурення, фарбування і т.ін.). | https://siltek.ua/catalog/gidroizolyatsiyni-sumishi/siltek-vp-35/
64 | SILTEK V-33/Е-33 | Суміш для еластичної гідроізоляції двокомпонентна | для влаштування гідроізоляційного шару на мінеральних поверхнях (бетон, цегляне мурування, цементно-піщана штукатурка, стяжка), які в процесі експлуатації піддаються деформаціям (фундаменти, басейни, відкриті балкони та тераси, фонтани, сан. вузли тощо). Ефективна для використання всередині та зовні будівель і споруд, при будівництві, реконструкції, а також в системі «тепла підлога». Наноситься з боку дії води, перед облицюванням штучними або природними матеріалами. Може застосовуватись для гідроізоляції резервуарів з питною водою. Забезпечує надійний захист як при постійному, так і при періодичному зволоженні, а також при гідростатичному тиску водяного стовпа висотою до 20 м. | https://siltek.ua/catalog/gidroizolyatsiyni-sumishi/siltek-v-33-e-33/
65 | SILTEK V-30 | Суміш для гідроізоляції | для влаштування гідроізоляційного шару на мінеральних поверхнях (бетон, цегляне мурування, цементно-піщана штукатурка, стяжка), які в процесі експлуатації не піддаються деформаціям (фундаменти, басейни, відкриті балкони та тераси, фонтани, сан. вузли тощо). Ефективна для використання всередині та зовні будівель і споруд, при будівництві, а також реконструкції. Наноситься з боку дії води, перед облицюванням штучними або природними матеріалами. Може застосовуватись для гідроізоляції резервуарів з питною водою. Забезпечує надійний захист як при постійному, так і при періодичному зволоженні, а також при гідростатичному тиску водяного стовпа висотою до 10 м. | https://siltek.ua/catalog/gidroizolyatsiyni-sumishi/siltek-v-30/
66 | SILTEK Гідроізоляційна стрічка | Еластична паро- та водонепроникна стрічка | еластична паро- та водонепроникна стрічка для надійної герметизації швів і кутових зон всередині та зовні будівель. Застосовується для гідроізоляції (душевих, санвузлів, басейнів, резервуарів, дренажних каналів і т. п.) в поєднанні з системою гідроізоляційних матеріалів ТМ Siltek. | https://siltek.ua/catalog/gidroizolyatsiyni-sumishi/siltek-gidroizolyatsiyna-strichka/
67 | SILTEK Р-15 «камінцева» | Штукатурка декоративна мінеральна (1,5 або 2,0 мм) | для тонкошарового декоративного опорядження всіх видів мінеральних поверхонь (бетон, гіпсові та цементно-піщані штукатурки, гіпсокартон тощо) всередині та зовні будівель. Рекомендується застосовувати для влаштування декоративного шару в системі фасадної теплоізоляції. Потребує подальшого покриття водно-дисперсійними фарбами ТМ Siltek або інших виробників, а також органорозчинними фарбами. | https://siltek.ua/catalog/dekorativni-shtukaturki/siltek-r-15-kameshkovaya/
68 | SILTEK Р-15 «короїд» | Штукатурка декоративна мінеральна 2,0 мм | для тонкошарового декоративного опорядження всіх видів мінеральних поверхонь (бетон, гіпсові та цементно-піщані штукатурки, гіпсокартон тощо) всередині та зовні будівель. Рекомендується застосовувати для влаштування декоративного шару в системі фасадної теплоізоляції. Потребує подальшого покриття водно-дисперсійними фарбами ТМ Siltek або інших виробників, а також органорозчинними фарбами. | https://siltek.ua/catalog/dekorativni-shtukaturki/siltek-r-15-koroed/
69 | SILTEK S-15 | Декоративна штукатурка «Декор-спрей» | для декоративного, фактурного оздоблення мінеральних поверхонь, що не деформуються стіни та стелі всередині будівель, перед нанесенням водно-дисперсійних фарб. | https://siltek.ua/catalog/dekorativni-shtukaturki/siltek-s-15/
70 | DECOR PRO «камінцева» | Штукатурка декоративна (1,5 або 2,0 мм) | готова до застосування, тонкошарова полімерна штукатурка для декоративного оздоблення бетонних, оштукатурених, зашпакльованих та інших мінеральних поверхонь зовні та всередині будівель. | https://siltek.ua/catalog/dekorativni-shtukaturki/decor-pro-kameshkovaya/
71 | DECOR PRO «короїд» | Штукатурка декоративна 2,0 мм | готова до застосування, тонкошарова полімерна штукатурка для декоративного оздоблення бетонних, оштукатурених, зашпакльованих та інших мінеральних поверхонь зовні та всередині будівель. | https://siltek.ua/catalog/dekorativni-shtukaturki/decor-pro-koroed/
72 | DECOR SILICON PRO «камінцева» | Штукатурка декоративна силіконова (1,5 або 2,0 мм) | для первинного та ремонтного оздоблення фасадів житлових, торгівельних, адміністративних, промислових будівель. Рекомендується для влаштування оздоблювально-захисного шару в системі фасадної теплоізоляції. Може використовуватися для декоративного оздоблення стін в приміщеннях з нормальною та підвищеною вологістю. | https://siltek.ua/catalog/dekorativni-shtukaturki/decor-silicon-pro-kameshkovaya/
73 | DECOR SILICON PRO «короїд» | Штукатурка декоративна силіконова 2,0 мм | для первинного та ремонтного оздоблення фасадів житлових, торгівельних, адміністративних, промислових будівель. Рекомендується для влаштування оздоблювально-захисного шару в системі фасадної теплоізоляції. Може використовуватися для декоративного оздоблення стін в приміщеннях з нормальною та підвищеною вологістю. | https://siltek.ua/catalog/dekorativni-shtukaturki/decor-silicon-pro-koroed/
74 | DECOR MARBLE | Штукатурка декоративна «мармур» | готова до застосування, тонкошарова полімерна штукатурка з натуральним мармуровим наповнювачем для декоративного оздоблення бетонних, оштукатурених, зашпакльованих поверхонь всередині та зовні будівель, а також, гіпсокартонних, ДСП та ОСБ плит всередині будівель. | https://siltek.ua/catalog/dekorativni-shtukaturki/decor-marble/
75 | DECOR SILICON MOSAIC | Силікон-акрилова декоративна штукатурка «Мозаїка» | для первинного та ремонтного оздоблення фасадів, цоколів, бетонних елементів огорожі. Рекомендується для влаштування оздоблювально-захисного шару в системі фасадної теплоізоляції. Може використовуватися для декоративного оздоблення стін в приміщеннях з нормальною та підвищеною вологістю. | https://siltek.ua/catalog/dekorativni-shtukaturki/decor-mosaic/
76 | DECOR GRANITE | Штукатурка декоративна «Граніт червоний» | готова до застосування, тонкошарова полімерна штукатурка з натуральним гранітним наповнювачем для декоративного оздоблення бетонних, оштукатурених, зашпакльованих поверхонь всередині та зовні будівель. | https://siltek.ua/catalog/dekorativni-shtukaturki/decor-granite/
77 | DECOR «камінцева» | Штукатурка декоративна 1,5 мм | для декоративного оздоблення фасадів, в тому числі для влаштування оздоблювально-захисного шару в системі фасадної теплоізоляції з використанням мінераловатних та пінополістирольних плит. Може використовуватися для декоративного оздоблення стін вестибюлів, холів, сходових клітин і т. д. | https://siltek.ua/catalog/dekorativni-shtukaturki/decor-kamintseva/
78 | DECOR «короїд» | Штукатурка декоративна 2,0 мм | для декоративного оздоблення фасадів, в тому числі для влаштування оздоблювально-захисного шару в системі фасадної теплоізоляції з використанням мінераловатних та пінополістирольних плит. Може використовуватися для декоративного оздоблення стін вестибюлів, холів, сходових клітин і т. д. | https://siltek.ua/catalog/dekorativni-shtukaturki/decor-koroid/
79 | SILTEK Interior Matt Latex | Матова латексна фарба для стін та стель | стійка до вологого стирання матова латексна фарба, для пофарбування мінеральних поверхонь (бетон, цегла, штукатурка, шпаклівка), гіпсокартону, ДВП, ДСП, шпалер в сухих приміщеннях. Підходить для ремонтного оздоблення поверхонь, раніше пофарбованих латексною чи алкідною фарбою. | https://siltek.ua/catalog/farbi-dlya-vnutrishnikh-ta-zovnishnikh-robit/siltek-interior-matt-latex/
80 | SILTEK Beton Pro | Фарба для бетонних поверхонь | спеціальна високоякісна фарба для довготривалого захисту бетонних конструкцій з високою адгезією до поверхні та стійкістю до стирання. | https://siltek.ua/catalog/farbi-dlya-vnutrishnikh-ta-zovnishnikh-robit/siltek-beton-pro/
81 | SILTEK FACADE | Атмосферостійка латексна фарба | матова водно-дисперсійна фарба для фасадів та інтер’єрів. Призначена для первинного або ремонтного фарбування зовнішніх мінеральних поверхонь (штукатурка, бетон, декоративні штукатурки, і т. п.), а також для фарбування систем фасадної теплоізоляції. Можна використовувати для фарбування стін та стель всередині будівлі для утворення матового покриття стійкого до миття. | https://siltek.ua/catalog/farbi-dlya-vnutrishnikh-ta-zovnishnikh-robit/siltek-facade/
82 | SILTEK INTERIOR | Водно-дисперсійна фарба з відмінною покривною здатністю | водно-дисперсійна фарба з відмінною покривною здатністю для стін і стель в сухих приміщеннях. | https://siltek.ua/catalog/farbi-dlya-vnutrishnikh-ta-zovnishnikh-robit/siltek-interior/
83 | SILTEK Facade Texturit | Атмосферостійка структурна фарба | атмосферостійка структурна фарба з дрібним мармуровим наповнювачем, для оздоблення та захисту бетонних, поштукатурених та інших мінеральних поверхонь всередині та зовні будівель. Використовуючи різні інструменти, при нанесенні фарби, можливе отримання необмеженої кількості декоративних ефектів. | https://siltek.ua/catalog/farbi-dlya-vnutrishnikh-ta-zovnishnikh-robit/siltek-facade-texturit/
84 | SILTEK Facade Silicon Pro | Силіконова фарба преміум-класу | латексна атмосферостійка фарба, модифікована силіконом, для оздоблення та захисту бетонних, поштукатурених поверхонь, декоративних штукатурок, силікатної цегли та інших міцних мінеральних поверхонь. Фарба забезпечує оптимальний захист фасаду від дії вологи, при високій паропроникності. | https://siltek.ua/catalog/farbi-dlya-vnutrishnikh-ta-zovnishnikh-robit/siltek-facade-silicon-pro/
85 | SILTEK Faсade Pro | Довговічна фасадна фарба | атмосферостійка латексна фарба для оздоблення та додаткового захисту декоративних штукатурок, бетонних, поштукатурених поверхонь, силікатної цегли та інших мінеральних поверхонь всередині та зовні будівель. | https://siltek.ua/catalog/farbi-dlya-vnutrishnikh-ta-zovnishnikh-robit/siltek-fasade-pro/
86 | SILTEK Interior Prestige 7 | Фарба латексна особливо міцна | латексна фарба з відмінною стійкістю до миття, для якісного фарбування бетонних, цегляних, оштукатурених, зашпакльованих, гіпсокартонних поверхонь, шпалер, структурних штукатурок в сухих та вологих приміщеннях. | https://siltek.ua/catalog/farbi-dlya-vnutrishnikh-ta-zovnishnikh-robit/siltek-interior-prestige-7/
87 | SILTEK Interior Prestige 5 | Фарба латексна зносостійка | Латексна фарба з підвищеною покривною здатністю для якісного фарбування мінеральних поверхонь (бетон, цегляних, штукатурка, шпаклівка), а також гіпсокартону, ДВП, ДСП, шпалер, структурних штукатурок в сухих та вологих приміщеннях. | https://siltek.ua/catalog/farbi-dlya-vnutrishnikh-ta-zovnishnikh-robit/siltek-interior-prestige-5/
88 | SILTEK Interior Elite | Матова латексна фарба | латексна фарба для якісного фарбування поверхонь цегли, бетону, штукатурки, шпаклівки, гіпсокартону, шпалер в приміщеннях з підвищеними вимогами до експлуатації. | https://siltek.ua/catalog/farbi-dlya-vnutrishnikh-ta-zovnishnikh-robit/siltek-interior-elite/
89 | SILTEK Interior Top Latex | Фарба латексна, що миється | стійка до миття латексна фарба для оштукатурених, бетонних, цегляних зашпакльованих поверхонь, шпалер, гіпсокартону, ДВП, ДСП, а також поверхонь, раніше пофарбованих латексною та алкідною фарбою. | https://siltek.ua/catalog/farbi-dlya-vnutrishnikh-ta-zovnishnikh-robit/siltek-interior-top-latex/
90 | SILTEK Interior Standard | Фарба глибокоматова | ідеально біла фарба для бетонних, цегляних, оштукатурених, зашпатльованих поверхонь в приміщеннях з нормальною вологістю. | https://siltek.ua/catalog/farbi-dlya-vnutrishnikh-ta-zovnishnikh-robit/siltek-interior-standard/
91 | SILTEK MULTIFIX | Клей монтажний універсальний | для склеювання практично всіх видів будівельних матеріалів всередині сухих та вологих приміщень: стінових панелей та декору з дерева, ДСП, OSB, керамічної плитки, мозаїки, гіпсу, деяких видів пластику (полістирол, ПВХ, органічне скло). Можливе приклеювання лінолеуму та текстильних покриттів для підлоги, встановлення плінтусів та підвіконь. | https://siltek.ua/catalog/pini-germetiki-montazhni-klei/siltek-multifix/
92 | SILTEK МОНТАЖНА ПІНА | Для фіксації віконних та дверних блоків, заповнення пустот і отворів | всесезонна поліуретанова однокомпонентна монтажна піна, призначена для професійного використання. Піна має відмінну адгезію до більшості будівельних матеріалів: дерева, бетону, каменю, пластику, металу та ін. Використовується для встановлення та фіксації віконних та дверних блоків, заповнення швів і щілин, ізоляції труб та дротів, заповнення пустот і отворів. Має відмінні звуко- та теплоізоляційні властивості. | https://siltek.ua/catalog/pini-germetiki-montazhni-klei/siltek-montazhna-pina/
93 | SILTEK МОНТАЖНА ПІНА PRO | Для професійного використання для фіксації віконних та дверних блоків, заповнення швів | всесезонна поліуретанова однокомпонентна монтажна піна, призначена для професійного використання. Піна має відмінну адгезію до більшості будівельних матеріалів: дерева, бетону, каменю, пластику, металу та ін. Використовується для встановлення та фіксації віконних та дверних блоків, заповнення швів і щілин, ізоляції труб та дротів, заповнення пустот і отворів. Має відмінні звуко- та теплоізоляційні властивості. | https://siltek.ua/catalog/pini-germetiki-montazhni-klei/siltek-montazhna-pina-pro/
94 | SILTEK МОНТАЖНА ПІНА PRO "Зима" | Для професійного використання для фіксації віконних та дверних блоків, заповнення швів | зимова поліуретанова однокомпонентна монтажна піна, призначена для професійного використання. Піна має відмінну адгезію до більшості будівельних матеріалів: дерева, бетону, каменю, пластику, металу та ін. Використовується для встановлення та фіксації віконних та дверних блоків, заповнення швів і щілин, ізоляції труб та дротів, заповнення пустот і отворів. Має відмінні звуко- та теплоізоляційні властивості. | https://siltek.ua/catalog/pini-germetiki-montazhni-klei/siltek-montazhna-pina-pro-zima/
95 | SILTEK КЛЕЙ-ПІНА PRO | Для приклеювання матеріалів для утеплення фасадів | всесезонна поліуретанова однокомпонентна клей-піна для приклеювання пінобетону, пінополістиролу, матеріалів для утеплення фасадів. Призначена для професійного використання. Клей-піна має відмінну адгезію до більшості будівельних матеріалів: дерева, бетону, каменю, пластику, металу та ін. за винятком тефлону, поліетилену, жирних поверхонь і силікону. Характеризується невеликим вторинним розширенням. Клейове з’єднання володіє відмінною еластичністю і міцністю, а також має відмінні звуко- та теплоізоляційні властивості. | https://siltek.ua/catalog/pini-germetiki-montazhni-klei/siltek-kley-pina-pro/
96 | SILTEK КЛЕЙ-ПІНА PRO "Зима" | Для приклеювання матеріалів для утеплення фасадів | зимова поліуретанова однокомпонентна клей-піна для приклеювання пінобетону, пінополістиролу, матеріалів для утеплення фасадів. Призначена для професійного використання. Клей-піна має відмінну адгезію до більшості будівельних матеріалів: дерева, бетону, каменю, пластику, металу та ін. за винятком тефлону, поліетилену, жирних поверхонь і силікону. Характеризується невеликим вторинним розширенням. Клейове з’єднання володіє відмінною еластичністю і міцністю, а також має відмінні звуко- та теплоізоляційні властивості. | https://siltek.ua/catalog/pini-germetiki-montazhni-klei/siltek-kley-pina-pro-zima/
97 | SILTEK МОНТАЖНИЙ КЛЕЙ (ПРОЗОРИЙ) | Для склеювання будь-яких будівельних матеріалів | прозорий однокомпонентний клей (рідкі цвяхи) швидкої фіксації, виготовлений на основі акрилової дисперсії. Монтажний клей призначається для склеювання будь-яких будівельних матеріалів всередині та зовні приміщень. Має підвищену адгезію до керамічної плитки, цегли, бетону, гіпсокартону, твердому ПВХ, виробам з деревини. Сила склеювання 21 кг/см2 (метод дерево-дерево). Набуває прозорість після полімеризації. | https://siltek.ua/catalog/pini-germetiki-montazhni-klei/siltek-montazhniy-kley-prozoriy/
98 | SILTEK МОНТАЖНИЙ КЛЕЙ (БІЛИЙ) | Для склеювання будь-яких будівельних матеріалів | прозорий однокомпонентний клей (рідкі цвяхи) швидкої фіксації, виготовлений на основі акрилової дисперсії. Монтажний клей призначається для склеювання будь-яких будівельних матеріалів всередині та зовні приміщень. Має підвищену адгезію до керамічної плитки, цегли, бетону, гіпсокартону, твердому ПВХ, виробам з деревини. Сила склеювання 14 кг/см2 (метод дерево-дерево). Набуває прозорість після полімеризації. | https://siltek.ua/catalog/pini-germetiki-montazhni-klei/siltek-montazhniy-kley-biliy/
99 | SILTEK ГЕРМЕТИК АКРИЛОВИЙ | Для герметизації віконних та дверних коробок, заповнення щілин у цегляній кладці та ін. | призначений для герметизації віконних та дверних коробок, заповнення щілин у цегляній кладці, штукатурці, дерев’яних елементах, ущільнення зазорів між трубами. Використовується для внутрішніх і зовнішніх робіт. Має високу адгезію до більшості будівельних матеріалів. Можна фарбувати будь-якими видами фарб, запобігає корозії металу. Стійкий до високих та низьких температур в діапазоні від – 25 °С до +80 °С. | https://siltek.ua/catalog/pini-germetiki-montazhni-klei/siltek-germetik-akriloviy/
100 | SILTEK ГЕРМЕТИК СИЛІКОНОВИЙ САНІТАРНИЙ (ПРОЗОРИЙ) | Для герметизації швів та щілин у ванних кімнатах та вологих приміщеннях | призначений для герметизації швів та щілин у кухнях, ванних кімнатах, ущільнення та склеювання непористих склоподібних поверхонь. Ідеально підходить для герметизації у вологих приміщеннях. Має підвищену водостійкість та термостійкість. Не темніє з часом. Містить фунгіцидні добавки. Стійкий до високих та низьких температур в діапазоні від – 50 °С до +180 °С. | https://siltek.ua/catalog/pini-germetiki-montazhni-klei/siltek-germetik-silikonoviy-sanitarniy-prozoriy/
101 | SILTEK ГЕРМЕТИК СИЛІКОНОВИЙ САНІТАРНИЙ (БІЛИЙ) | Для герметизації швів та щілин у ванних кімнатах та вологих приміщеннях | призначений для герметизації швів та щілин у кухнях, ванних кімнатах, ущільнення та склеювання непористих склоподібних поверхонь. Ідеально підходить для герметизації у вологих приміщеннях. Має підвищену водостійкість та термостійкість. Не темніє з часом. Містить фунгіцидні добавки. Стійкий до високих та низьких температур в діапазоні від – 50 °С до +180 °С. | https://siltek.ua/catalog/pini-germetiki-montazhni-klei/siltek-germetik-silikonoviy-sanitarniy-biliy/
102 | SILTEK ГЕРМЕТИК СИЛІКОНОВИЙ УНІВЕРСАЛЬНИЙ (ПРОЗОРИЙ) | Для герметизації швів та щілин у кухнях, склеювання непористих склоподібних поверхонь | призначений для герметизації швів та щілин у кухнях, ванних кімнатах, ущільнення та склеювання непористих склоподібних поверхонь. Ідеально підходить для герметизації у вологих приміщеннях. Має підвищену водостійкість та термостійкість. Не темніє з часом. Містить фунгіцидні добавки. Стійкий до високих та низьких температур в діапазоні від – 50 °С до +180 °С. | https://siltek.ua/catalog/pini-germetiki-montazhni-klei/siltek-germetik-silikonoviy-universalniy-prozoriy/
103 | SILTEK М-1 | Мурувальна суміш | для мурування стін та перегородок з керамічної та силікатної цегли, всередині та зовні будівель. Суміш Siltek M-1-100 ефективна для укладання бутового каменю, а також для мурування стін підвалів та фундаментів. Дозволяється використовувати суміш Siltek М-1 з поміткою «Зима» при середньодобовій температурі повітря не нижче -5°С. | https://siltek.ua/catalog/sumishi-dlya-mekhanizovanogo-nanesennya/siltek-m-1m/
104 | SILTEK FМ-57 | Швидкотвердіюча самовирівнювальна підлога | для швидкого влаштування якісної міцної підлоги перед укладанням плитки, паркету, лінолеуму та інших покриттів, перед влаштуванням епоксидних та поліуретанових підлог, а також в системі «тепла підлога», всередині та зовні житлових та цивільних приміщень із низьким рівнем зволоження. Рекомендується використовувати в місцях з підвищеним навантаженням (на сходових маршах, в гаражах, на терасах, в заводських та складських приміщеннях і т. ін.). Дозволяється пересування навантажувачів та автотранспорту на гумовому ходу, після механічного шліфування та просочування композиціями ТМ Siltek групи ER. | https://siltek.ua/catalog/sumishi-dlya-mekhanizovanogo-nanesennya/siltek-fm-57m/
105 | SILTEK F-55 | Стяжка для підлоги товщиною від 40 до 100 мм | для влаштування стяжок підлоги в середині та зовні будівель перед нанесенням самовирівнювальних сумішей і укладанням плитки. Для ремонту існуючих стяжок, заповнення міжпанельних швів та влаштуванням підлог під нахилом застосовувати суху суміш Siltek F-55 з використанням композиції Siltek Е-120 замість води. | https://siltek.ua/catalog/sumishi-dlya-mekhanizovanogo-nanesennya/siltek-f-55m/
106 | SILTEK F-50 | Високоякісна самовирівнювальна підлога товщиною від 2 до 40 мм | для влаштування рівної та міцної підлоги, перед укладанням плитки, паркету, лінолеуму та інших покриттів, усередині приміщень з низьким рівнем зволоження. Стійка до температурних перепадів в інтервалі від +5°С до +70°С, найкраще підходить для влаштування систем «тепла підлога». | https://siltek.ua/catalog/sumishi-dlya-mekhanizovanogo-nanesennya/siltek-f-50m/
107 | SILTEK F-20 | Стяжка для підлоги товщиною від 10 до 100 мм | для улаштування стяжок підлог, всередині та зовні будівель, перед нанесенням самовирівнювальних сумішей і укладанням плитки. Рекомендується для ремонту існуючих стяжок та заповнення міжпанельних швів. Можливе застосування в системі «тепла підлога». Дозволяється використовувати суміш Siltek F-20 з маркуванням на мішку «Зима» при температурі повітря не нижче -5°С. | https://siltek.ua/catalog/sumishi-dlya-mekhanizovanogo-nanesennya/siltek-f-20m/
108 | SILTEK РМ-115 | Штукатурка цементно-перлітова | для вирівнювання будь-яких мінеральних поверхонь, шаром від 3 до 50 мм, всередині та зовні будівель, перед подальшим опорядженням (шпаклюванням, улаштуванням теплоізоляції, опорядженням декоративною штукатуркою). Найкраще підходить для опорядження огороджуючих конструкцій з газобетонних та керамічних блоків. Суміш придатна для нанесення ручним або механізованим способом. Рекомендується застосовувати суху суміш Siltek РМ-115 з використанням композиції Siltek Е-120 замість води для ремонту існуючих поверхонь і заповнення міжпанельних швів перед нанесенням основного шару штукатурки. Містить перлітовий наповнювач. Покращує теплотехнічні властивості огороджувальної конструкції. | https://siltek.ua/catalog/sumishi-dlya-mekhanizovanogo-nanesennya/siltek-rm-115m/
109 | SILTEK РМ-20 | Штукатурка гіпсова універсальна | для вирівнювання недеформівних мінеральних поверхонь (стін та стель), шаром до 30 мм, всередині сухих житлових та цивільних будівель, перед шпаклюванням. Ефективна для опорядження віконних відкосів. Рекомендується застосовувати суху суміш Siltek РМ-20 з використанням композиції Siltek Е-120 замість води для ремонту існуючих поверхонь і заповнення міжпанельних швів перед нанесенням основного шару штукатурки. | https://siltek.ua/catalog/sumishi-dlya-mekhanizovanogo-nanesennya/siltek-rm-20m/
110 | SILTEK РМ-11 | Штукатурка цементна стартова | для вирівнювання недеформівних поверхонь (стін та стель) на основі цементного в’яжучого, шаром до 30 мм всередині та зовні будівель перед подальшим опорядженням (шпаклюванням, улаштуванням теплоізоляції, оздобленням декоративною штукатуркою, плиткою і т.п). Рекомендується застосовувати суху суміш Siltek РМ-11 з використанням композиції Siltek Е-120 замість води для ремонту існуючих поверхонь і заповнення міжпанельних швів перед нанесенням основного шару штукатурки. | https://siltek.ua/catalog/sumishi-dlya-mekhanizovanogo-nanesennya/siltek-rm-11m/
111 | SILTEK РМ-10 | Штукатурка цементно-вапняна | для вирівнювання недеформівних поверхонь (стін та стель) на основі цементних в’яжучих, шаром до 50 мм, всередині сухих житлових приміщень, перед шпаклюванням. Допомагає створенню сприятливого для проживання мікроклімату. Ефективна для опорядження віконних відкосів. Рекомендується застосовувати суху суміш Siltek РМ-10 з використанням композиції Siltek Е-120 замість води для ремонту існуючих поверхонь і заповнення міжпанельних швів, перед нанесенням основного шару штукатурки. | https://siltek.ua/catalog/sumishi-dlya-mekhanizovanogo-nanesennya/siltek-rm-10m/